## Dashboard
Leach Feed BALL MILL
Periode | 31 Aug 2026 – 16 Oct 2026
Sampel bertanggal | 227
Tanggal sampling | 38
Parameter | Mean | Minimum | Maximum
Au (g/t) | 0.5859 | 0.219 | 1.468
Ag (g/t) | 0.8374 | 0.01 | 10.11
Cu (g/t) | 12.4381 | 5.956 | 27.939
METODOLOGI: Rata-rata harian dihitung dari seluruh sampel valid pada tanggal tersebut.
MA 7 hari = rata-rata 7 tanggal sampling terakhir (bukan selalu 7 hari kalender).
Sel kosong pada assay tidak dihitung. Angka ini kadar sampel, bukan recovery.
Tanggal dengan jumlah sampel berbeda diberi bobot sama pada grafik harian.

## Tren Harian
Tanggal | Jumlah Sampel | Au mean (g/t) | Ag mean (g/t) | Cu mean (g/t) | Au MA 7 hari | Ag MA 7 hari | Cu MA 7 hari
2026-08-31 | 6 | 0.788 | 0.4692 | 6.8665 | 0.788 | 0.4692 | 6.8665
2026-09-01 | 6 | 0.628 | 0.6013 | 7.5783 | 0.708 | 0.5353 | 7.2224
2026-09-02 | 6 | 0.6953 | 0.8283 | 9.5483 | 0.7038 | 0.6329 | 7.9977
2026-09-03 | 3 | 0.6613 | 0.7233 | 8.0567 | 0.6932 | 0.6555 | 8.0124
2026-09-05 | 3 | 1.087 | 0.7733 | 8.1167 | 0.7719 | 0.6791 | 8.0333
2026-09-06 | 6 | 0.8583 | 0.6017 | 9.545 | 0.7863 | 0.6662 | 8.2852
2026-09-07 | 6 | 0.7212 | 1.0117 | 9.1617 | 0.777 | 0.7155 | 8.4105
2026-09-08 | 6 | 0.6408 | 0.9983 | 8.4567 | 0.756 | 0.7911 | 8.6376
2026-09-09 | 6 | 0.5923 | 0.6667 | 7.24 | 0.7509 | 0.8005 | 8.5893
2026-09-10 | 6 | 0.65 | 0.5467 | 9.05 | 0.7444 | 0.7602 | 8.5181
2026-09-11 | 6 | 0.8468 | 0.7833 | 8.3633 | 0.7709 | 0.7688 | 8.5619
2026-09-12 | 3 | 0.3053 | 0.5533 | 6.7967 | 0.6592 | 0.7374 | 8.3733
2026-09-14 | 3 | 0.632 | 0.5867 | 8.5967 | 0.6269 | 0.7352 | 8.2379
2026-09-15 | 6 | 0.4873 | 0.51 | 10.4233 | 0.5935 | 0.6636 | 8.4181
2026-09-16 | 6 | 0.5198 | 0.6067 | 10.4083 | 0.5762 | 0.6076 | 8.6969
2026-09-17 | 6 | 0.6498 | 0.57 | 10.3467 | 0.5844 | 0.5938 | 9.1407
2026-09-18 | 6 | 0.6423 | 0.6267 | 11.73 | 0.5833 | 0.6052 | 9.5236
2026-09-19 | 6 | 0.5692 | 1.1 | 17.6217 | 0.5437 | 0.6505 | 10.8462
2026-09-21 | 6 | 0.7697 | 1.6017 | 19.4467 | 0.61 | 0.8003 | 12.6533
2026-09-22 | 6 | 0.7875 | 1.0883 | 17.5567 | 0.6322 | 0.8719 | 13.9333
2026-09-23 | 6 | 0.8947 | 0.79 | 17.28 | 0.6904 | 0.9119 | 14.9129
2026-09-24 | 6 | 0.7287 | 1.4333 | 17.165 | 0.7203 | 1.03 | 15.8781
2026-09-25 | 6 | 0.73 | 1.2167 | 20.0233 | 0.7317 | 1.1224 | 17.2605
2026-09-27 | 6 | 0.634 | 1.2717 | 14.5033 | 0.7305 | 1.2145 | 17.6567
2026-09-28 | 6 | 0.5668 | 1.59 | 16.09 | 0.7302 | 1.2845 | 17.4379
2026-09-29 | 9 | 0.5476 | 1.2511 | 19.2522 | 0.6985 | 1.2344 | 17.4101
2026-10-04 | 6 | 0.4553 | 0.7642 | 21.6823 | 0.651 | 1.1881 | 17.9994
2026-10-05 | 6 | 0.5922 | 0.8217 | 18.965 | 0.6078 | 1.1927 | 18.2402
2026-10-07 | 6 | 0.3977 | 3.3567 | 8.8233 | 0.5605 | 1.4674 | 17.0485
2026-10-08 | 6 | 0.415 | 0.4 | 8.37 | 0.5155 | 1.3508 | 15.3837
2026-10-09 | 6 | 0.373 | 0.48 | 9.53 | 0.4782 | 1.2377 | 14.6733
2026-10-10 | 3 | 0.5257 | 0.42 | 11.61 | 0.4724 | 1.0705 | 14.0333
2026-10-11 | 6 | 0.5328 | 0.5633 | 13.775 | 0.4702 | 0.9723 | 13.2508
2026-10-12 | 9 | 0.354 | 0.3833 | 12.3511 | 0.4558 | 0.9179 | 11.9178
2026-10-13 | 6 | 0.3743 | 0.3967 | 9.4767 | 0.4246 | 0.8571 | 10.5623
2026-10-14 | 6 | 0.393 | 0.2633 | 7.3083 | 0.424 | 0.4152 | 10.3459
2026-10-15 | 13 | 0.2831 | 0.305 | 13.2971 | 0.4051 | 0.4017 | 11.0497
2026-10-16 | 7 | 0.3783 | 0.5857 | 13.8163 | 0.4059 | 0.4168 | 11.6621

## Analisis Shift
Parameter | Shift | N assay | Mean (g/t) | Min (g/t) | Max (g/t)
Au | DS | 108 | 0.6221 | 0.278 | 1.468
Au | NS | 106 | 0.5489 | 0.219 | 1.098
Ag | DS | 108 | 0.7196 | 0.01 | 2.13
Ag | NS | 106 | 0.9575 | 0.16 | 10.11
Cu | DS | 108 | 12.2526 | 5.956 | 20.5
Cu | NS | 106 | 12.627 | 6.22 | 27.939

## Data Sampel
No | ID Batch | ID Sampel | Tanggal | Au (g/t) | Ag (g/t) | Cu (g/t) | Shift
1 | 1 | LF Ball Mill DS 1 | 2026-08-31 | 1.023 | 0.31 | 6.156 | DS
2 |  | LF Ball Mill DS 2 | 2026-08-31 | 0.949 | 0.513 | 5.956 | DS
3 |  | LF Ball Mill DS 3 | 2026-08-31 | 0.929 | 0.407 | 6.217 | DS
4 |  | LF Ball Mill NS 1 | 2026-08-31 | 0.641 | 0.557 | 7.72 | NS
5 |  | LF Ball Mill NS 2 | 2026-08-31 | 0.637 | 0.502 | 7.51 | NS
6 |  | LF Ball Mill NS 3 | 2026-08-31 | 0.549 | 0.526 | 7.64 | NS
7 |  | LF Ball Mill DS 1 | 2026-09-01 | 0.646 | 0.681 | 7.62 | DS
8 |  | LF Ball Mill DS 2 | 2026-09-01 | 0.645 | 0.687 | 7.55 | DS
9 |  | LF Ball Mill DS 3 | 2026-09-01 | 0.65 | 0.655 | 7.43 | DS
10 |  | LF Ball Mill NS 1 | 2026-09-01 | 0.641 | 0.557 | 7.72 | NS
11 |  | LF Ball Mill NS 2 | 2026-09-01 | 0.637 | 0.502 | 7.51 | NS
12 |  | LF Ball Mill NS 3 | 2026-09-01 | 0.549 | 0.526 | 7.64 | NS
13 | 2 | LF Ball Mill DS 1 | 2026-09-02 | 0.66 | 0.32 | 9.63 | DS
14 |  | LF Ball Mill DS 2 | 2026-09-02 | 0.824 | 0.67 | 9.79 | DS
15 |  | LF Ball Mill DS 3 | 2026-09-02 | 0.75 | 0.78 | 10.1 | DS
16 |  | LF Ball Mill NS 1 | 2026-09-02 | 0.632 | 1.103 | 9.26 | NS
17 |  | LF Ball Mill NS 2 | 2026-09-02 | 0.631 | 1.008 | 9.24 | NS
18 |  | LF Ball Mill NS 3 | 2026-09-02 | 0.675 | 1.089 | 9.27 | NS
19 |  | LF Ball Mill DS 1 | 2026-09-03 | 0.668 | 0.61 | 8.17 | DS
20 |  | LF Ball Mill DS 2 | 2026-09-03 | 0.594 | 0.71 | 7.54 | DS
21 |  | LF Ball Mill DS 3 | 2026-09-03 | 0.722 | 0.85 | 8.46 | DS
22 | 3 | LF Ball Mill NS 1 | 2026-09-05 | 1.098 | 0.82 | 8.17 | NS
23 |  | LF Ball Mill NS 2 | 2026-09-05 | 1.088 | 0.75 | 8.1 | NS
24 |  | LF Ball Mill NS 3 | 2026-09-05 | 1.075 | 0.75 | 8.08 | NS
25 |  | LF Ball Mill DS 1 | 2026-09-06 | 0.92 | 0.57 | 9.66 | DS
26 |  | LF Ball Mill DS 2 | 2026-09-06 | 0.86 | 0.54 | 9.56 | DS
27 |  | LF Ball Mill DS 3 | 2026-09-06 | 0.927 | 0.6 | 9.74 | DS
28 |  | LF Ball Mill NS 1 | 2026-09-06 | 0.788 | 0.62 | 9.46 | NS
29 |  | LF Ball Mill NS 2 | 2026-09-06 | 0.742 | 0.6 | 9.43 | NS
30 |  | LF Ball Mill NS 3 | 2026-09-06 | 0.913 | 0.68 | 9.42 | NS
31 |  | LF Ball Mill DS 1 | 2026-09-07 | 0.911 | 0.95 | 9.38 | DS
32 |  | LF Ball Mill DS 2 | 2026-09-07 | 0.952 | 0.98 | 9.4 | DS
33 |  | LF Ball Mill DS 3 | 2026-09-07 | 0.873 | 0.93 | 9.41 | DS
34 | 4 | LF Ball Mill NS 1 | 2026-09-07 | 0.531 | 1.07 | 8.87 | NS
35 |  | LF Ball Mill NS 2 | 2026-09-07 | 0.501 | 1.12 | 8.99 | NS
36 |  | LF Ball Mill NS 3 | 2026-09-07 | 0.559 | 1.02 | 8.92 | NS
37 |  | LF Ball Mill DS 1 | 2026-09-08 | 0.664 | 0.98 | 9.05 | DS
38 |  | LF Ball Mill DS 2 | 2026-09-08 | 0.645 | 0.94 | 9.03 | DS
39 |  | LF Ball Mill DS 3 | 2026-09-08 | 0.631 | 0.97 | 9.23 | DS
40 |  | LF Ball Mill NS 1 | 2026-09-08 | 0.61 | 1.01 | 7.79 | NS
41 |  | LF Ball Mill NS 2 | 2026-09-08 | 0.633 | 1.05 | 7.71 | NS
42 |  | LF Ball Mill NS 3 | 2026-09-08 | 0.662 | 1.04 | 7.93 | NS
43 |  | LF Ball Mill DS 1 | 2026-09-09 | 0.596 | 0.64 | 7.27 | DS
44 |  | LF Ball Mill DS 2 | 2026-09-09 | 0.594 | 0.68 | 7.24 | DS
45 |  | LF Ball Mill DS 3 | 2026-09-09 | 0.587 | 0.68 | 7.21 | DS
46 |  | LF Ball Mill NS 1 | 2026-09-09 |  |  |  | NS
47 |  | LF Ball Mill NS 2 | 2026-09-09 |  |  |  | NS
48 |  | LF Ball Mill NS 3 | 2026-09-09 |  |  |  | NS
49 | 5 | LF Ball Mill DS 1 | 2026-09-10 | 0.796 | 0.64 | 9.08 | DS
50 |  | LF Ball Mill DS 2 | 2026-09-10 | 0.826 | 0.72 | 8.82 | DS
51 |  | LF Ball Mill DS 3 | 2026-09-10 | 0.73 | 0.63 | 8.57 | DS
52 |  | LF Ball Mill NS 1 | 2026-09-10 | 0.493 | 0.45 | 9.11 | NS
53 |  | LF Ball Mill NS 2 | 2026-09-10 | 0.497 | 0.52 | 9.36 | NS
54 |  | LF Ball Mill NS 3 | 2026-09-10 | 0.558 | 0.32 | 9.36 | NS
55 |  | LF Ball Mill DS 1 | 2026-09-11 | 1.376 | 0.99 | 9.21 | DS
56 |  | LF Ball Mill DS 2 | 2026-09-11 | 1.468 | 0.93 | 8.94 | DS
57 |  | LF Ball Mill DS 3 | 2026-09-11 | 1.442 | 1.06 | 9.25 | DS
58 | 6 | LF Ball Mill NS 1 | 2026-09-11 | 0.28 | 0.56 | 7.41 | NS
59 |  | LF Ball Mill NS 2 | 2026-09-11 | 0.233 | 0.66 | 7.27 | NS
60 |  | LF Ball Mill NS 3 | 2026-09-11 | 0.282 | 0.5 | 8.1 | NS
61 |  | LF Ball Mill DS 1 | 2026-09-12 | 0.278 | 0.54 | 6.85 | DS
62 |  | LF Ball Mill DS 2 | 2026-09-12 | 0.313 | 0.71 | 6.29 | DS
63 |  | LF Ball Mill DS 3 | 2026-09-12 | 0.325 | 0.41 | 7.25 | DS
64 | 7 | LF Ball Mill NS 1 | 2026-09-14 | 0.72 | 0.57 | 8.72 | NS
65 |  | LF Ball Mill NS 2 | 2026-09-14 | 0.505 | 0.55 | 8.4 | NS
66 |  | LF Ball Mill NS 3 | 2026-09-14 | 0.671 | 0.64 | 8.67 | NS
67 |  | LF Ball Mill DS 1 | 2026-09-15 | 0.35 | 0.49 | 9.53 | DS
68 |  | LF Ball Mill DS 2 | 2026-09-15 | 0.375 | 0.46 | 9.86 | DS
69 |  | LF Ball Mill DS 3 | 2026-09-15 | 0.369 | 0.45 | 9.32 | DS
70 |  | LF Ball Mill NS 1 | 2026-09-15 | 0.64 | 0.58 | 11.12 | NS
71 |  | LF Ball Mill NS 2 | 2026-09-15 | 0.583 | 0.53 | 11.35 | NS
72 |  | LF Ball Mill NS 3 | 2026-09-15 | 0.607 | 0.55 | 11.36 | NS
73 | 8 | LF Ball Mill DS 1 | 2026-09-16 | 0.449 | 0.63 | 11.56 | DS
74 |  | LF Ball Mill DS 2 | 2026-09-16 | 0.468 | 0.6 | 11.66 | DS
75 |  | LF Ball Mill DS 3 | 2026-09-16 | 0.438 | 0.67 | 11.67 | DS
76 |  | LF Ball Mill NS 1 | 2026-09-16 | 0.596 | 0.59 | 9.13 | NS
77 |  | LF Ball Mill NS 2 | 2026-09-16 | 0.585 | 0.57 | 9.29 | NS
78 |  | LF Ball Mill NS 3 | 2026-09-16 | 0.583 | 0.58 | 9.14 | NS
79 |  | LF Ball Mill DS 1 | 2026-09-17 | 0.577 | 0.53 | 10.92 | DS
80 |  | LF Ball Mill DS 2 | 2026-09-17 | 0.68 | 0.67 | 10.54 | DS
81 |  | LF Ball Mill DS 3 | 2026-09-17 | 0.586 | 0.57 | 11.77 | DS
82 |  | LF Ball Mill NS 1 | 2026-09-17 | 0.736 | 0.61 | 9.9 | NS
83 |  | LF Ball Mill NS 2 | 2026-09-17 | 0.691 | 0.53 | 10.31 | NS
84 |  | LF Ball Mill NS 3 | 2026-09-17 | 0.629 | 0.51 | 8.64 | NS
85 | 9 | LF Ball Mill DS 1 | 2026-09-18 | 0.782 | 0.55 | 12.04 | DS
86 |  | LF Ball Mill DS 2 | 2026-09-18 | 0.759 | 0.52 | 12.08 | DS
87 |  | LF Ball Mill DS 3 | 2026-09-18 | 0.763 | 0.54 | 12.03 | DS
88 |  | LF Ball Mill NS 1 | 2026-09-18 | 0.525 | 0.74 | 11.56 | NS
89 |  | LF Ball Mill NS 2 | 2026-09-18 | 0.557 | 0.72 | 12.77 | NS
90 |  | LF Ball Mill NS 3 | 2026-09-18 | 0.468 | 0.69 | 9.9 | NS
91 |  | LF Ball Mill DS 1 | 2026-09-19 | 0.571 | 0.8 | 15.95 | DS
92 |  | LF Ball Mill DS 2 | 2026-09-19 | 0.644 | 1.04 | 16.68 | DS
93 |  | LF Ball Mill DS 3 | 2026-09-19 | 0.558 | 1.06 | 17.13 | DS
94 |  | LF Ball Mill NS 1 | 2026-09-19 | 0.531 | 1.17 | 19.08 | NS
95 |  | LF Ball Mill NS 2 | 2026-09-19 | 0.603 | 1.39 | 18.75 | NS
96 |  | LF Ball Mill NS 3 | 2026-09-19 | 0.508 | 1.14 | 18.14 | NS
97 | 10 | LF Ball Mill DS 1 | 2026-09-21 | 1.046 | 1.86 | 19.69 | DS
98 |  | LF Ball Mill DS 2 | 2026-09-21 | 0.949 | 1.98 | 20.5 | DS
99 |  | LF Ball Mill DS 3 | 2026-09-21 | 0.963 | 2.13 | 19.89 | DS
100 |  | LF Ball Mill NS 1 | 2026-09-21 | 0.538 | 1.2 | 18.95 | NS
101 |  | LF Ball Mill NS 2 | 2026-09-21 | 0.556 | 1.19 | 18.75 | NS
102 |  | LF Ball Mill NS 3 | 2026-09-21 | 0.566 | 1.25 | 18.9 | NS
103 |  | LF Ball Mill DS 1 | 2026-09-22 | 0.806 | 1.08 | 19.71 | DS
104 |  | LF Ball Mill DS 2 | 2026-09-22 | 0.818 | 1.09 | 19.24 | DS
105 |  | LF Ball Mill DS 3 | 2026-09-22 | 0.854 | 1.16 | 19.87 | DS
106 |  | LF Ball Mill NS 1 | 2026-09-22 | 0.757 | 1.07 | 15.22 | NS
107 |  | LF Ball Mill NS 2 | 2026-09-22 | 0.75 | 1.05 | 15.65 | NS
108 |  | LF Ball Mill NS 3 | 2026-09-22 | 0.74 | 1.08 | 15.65 | NS
109 |  | LF Ball Mill DS 1 | 2026-09-23 | 1.067 | 0.94 | 18.3 | DS
110 |  | LF Ball Mill DS 2 | 2026-09-23 | 1.022 | 0.94 | 17.97 | DS
111 |  | LF Ball Mill DS 3 | 2026-09-23 | 1.074 | 0.92 | 17.87 | DS
112 |  | LF Ball Mill NS 1 | 2026-09-23 | 0.713 | 0.64 | 16.61 | NS
113 |  | LF Ball Mill NS 2 | 2026-09-23 | 0.745 | 0.61 | 16.53 | NS
114 |  | LF Ball Mill NS 3 | 2026-09-23 | 0.747 | 0.69 | 16.4 | NS
115 |  | LF Ball Mill DS 1 | 2026-09-24 | 0.861 | 1.02 | 16.37 | DS
116 |  | LF Ball Mill DS 2 | 2026-09-24 | 0.905 | 1.14 | 16.22 | DS
117 |  | LF Ball Mill DS 3 | 2026-09-24 | 0.867 | 0.88 | 17.47 | DS
118 | 11 | LF Ball Mill NS 1 | 2026-09-24 | 0.577 | 1.87 | 17.46 | NS
119 |  | LF Ball Mill NS 2 | 2026-09-24 | 0.597 | 1.8 | 17.75 | NS
120 |  | LF Ball Mill NS 3 | 2026-09-24 | 0.565 | 1.89 | 17.72 | NS
121 |  | LF Ball Mill DS 1 | 2026-09-25 | 0.75 | 1.24 | 20.04 | DS
122 |  | LF Ball Mill DS 2 | 2026-09-25 | 0.712 | 1.12 | 19.91 | DS
123 |  | LF Ball Mill DS 3 | 2026-09-25 | 0.728 | 1.29 | 20.12 | DS
124 |  | LF Ball Mill NS 1 | 2026-09-25 |  |  |  | NS
125 |  | LF Ball Mill NS 2 | 2026-09-25 |  |  |  | NS
126 |  | LF Ball Mill NS 3 | 2026-09-25 |  |  |  | NS
127 | 12 | LF Ball Mill DS 1 | 2026-09-27 | 0.527 | 1.16 | 13.75 | DS
128 |  | LF Ball Mill DS 2 | 2026-09-27 | 0.511 | 1.07 | 13.27 | DS
129 |  | LF Ball Mill DS 3 | 2026-09-27 | 0.523 | 1.08 | 13.91 | DS
130 |  | LF Ball Mill NS 1 | 2026-09-27 | 0.76 | 1.44 | 15.45 | NS
131 |  | LF Ball Mill NS 2 | 2026-09-27 | 0.732 | 1.43 | 15.47 | NS
132 |  | LF Ball Mill NS 3 | 2026-09-27 | 0.751 | 1.45 | 15.17 | NS
133 |  | LF Ball Mill DS 1 | 2026-09-28 | 0.588 | 1.07 | 14.31 | DS
134 |  | LF Ball Mill DS 2 | 2026-09-28 | 0.572 | 1.18 | 14.17 | DS
135 |  | LF Ball Mill DS 3 | 2026-09-28 | 0.595 | 1.05 | 14.35 | DS
136 |  | LF Ball Mill NS 1 | 2026-09-28 | 0.532 | 2.09 | 17.87 | NS
137 |  | LF Ball Mill NS 2 | 2026-09-28 | 0.579 | 2.03 | 17.97 | NS
138 |  | LF Ball Mill NS 3 | 2026-09-28 | 0.535 | 2.12 | 17.87 | NS
139 |  | LF Ball Mill DS 1 | 2026-09-29 | 0.583 | 1.07 | 19.14 | DS
140 |  | LF Ball Mill DS 2 | 2026-09-29 | 0.544 | 1.18 | 18.68 | DS
141 |  | LF Ball Mill DS 3 | 2026-09-29 | 0.523 | 1.05 | 18.85 | DS
142 |  | LF Ball Mill NS 1 | 2026-09-29 | 0.558 | 1.28 | 19.61 | NS
143 |  | LF Ball Mill NS 2 | 2026-09-29 | 0.575 | 1.23 | 19.61 | NS
144 |  | LF Ball Mill NS 3 | 2026-09-29 | 0.506 | 1.28 | 19.08 | NS
145 | 13 | LF Ball Mill NS 1 | 2026-09-29 | 0.558 | 1.42 | 19.61 | NS
146 |  | LF Ball Mill NS 2 | 2026-09-29 | 0.575 | 1.39 | 19.61 | NS
147 |  | LF Ball Mill NS 3 | 2026-09-29 | 0.506 | 1.36 | 19.08 | NS
148 |  | LF Ball Mill DS 1 | 2026-10-04 | 0.63 | 0.66 | 16.06 | DS
149 |  | LF Ball Mill DS 2 | 2026-10-04 | 0.464 | 0.46 | 14.86 | DS
150 |  | LF Ball Mill DS 3 | 2026-10-04 | 0.495 | 0.4 | 16.15 | DS
151 |  | LF Ball Mill NS 1 | 2026-10-04 | 0.443 | 0.908 | 27.297 | NS
152 |  | LF Ball Mill NS 2 | 2026-10-04 | 0.359 | 0.941 | 27.939 | NS
153 |  | LF Ball Mill NS 3 | 2026-10-04 | 0.341 | 1.216 | 27.788 | NS
154 |  | LF Ball Mill DS 1 | 2026-10-05 | 0.661 | 0.73 | 19.12 | DS | #NAME?
155 |  | LF Ball Mill DS 2 | 2026-10-05 | 0.628 | 0.72 | 19.23 | DS
156 |  | LF Ball Mill DS 3 | 2026-10-05 | 0.636 | 0.73 | 19.16 | DS
157 |  | LF Ball Mill NS 1 | 2026-10-05 | 0.498 | 1.14 | 19.01 | NS
158 |  | LF Ball Mill NS 2 | 2026-10-05 | 0.574 | 0.84 | 19.08 | NS
159 |  | LF Ball Mill NS 3 | 2026-10-05 | 0.556 | 0.77 | 18.19 | NS
160 | 14 | LF Ball Mill DS 1 | 2026-10-07 | 0.314 | 0.08 | 7.89 | DS
161 |  | LF Ball Mill DS 2 | 2026-10-07 | 0.32 | 0.01 | 7.64 | DS
162 |  | LF Ball Mill DS 3 | 2026-10-07 | 0.329 | 0.02 | 7.97 | DS
163 |  | LF Ball Mill NS 1 | 2026-10-07 | 0.508 | 0.18 | 9.59 | NS
164 |  | LF Ball Mill NS 2 | 2026-10-07 | 0.411 | 10.11 | 10.11 | NS
165 |  | LF Ball Mill NS 3 | 2026-10-07 | 0.504 | 9.74 | 9.74 | NS
166 |  | LF Ball Mill DS 1 | 2026-10-08 | 0.422 | 0.53 | 8.06 | DS
167 |  | LF Ball Mill DS 2 | 2026-10-08 | 0.435 | 0.5 | 8.47 | DS
168 |  | LF Ball Mill DS 3 | 2026-10-08 | 0.441 | 0.48 | 8.4 | DS
169 | 15 | LF Ball Mill NS 1 | 2026-10-08 | 0.393 | 0.3 | 8.45 | NS
170 |  | LF Ball Mill NS 2 | 2026-10-08 | 0.401 | 0.3 | 8.41 | NS
171 |  | LF Ball Mill NS 3 | 2026-10-08 | 0.398 | 0.29 | 8.43 | NS
172 |  | LF Ball Mill DS 1 | 2026-10-09 | 0.369 | 0.47 | 9.72 | DS
173 |  | LF Ball Mill DS 2 | 2026-10-09 | 0.377 | 0.49 | 9.34 | DS
174 |  | LF Ball Mill DS 3 | 2026-10-09 |  |  |  | DS
175 |  | LF Ball Mill NS 1 | 2026-10-09 |  |  |  | NS
176 |  | LF Ball Mill NS 2 | 2026-10-09 |  |  |  | NS
177 |  | LF Ball Mill NS 3 | 2026-10-09 |  |  |  | NS
178 | 16 | LF Ball Mill NS 1 | 2026-10-10 | 0.523 | 0.41 | 11.63 | NS
179 |  | LF Ball Mill NS 2 | 2026-10-10 | 0.52 | 0.45 | 11.55 | NS
180 |  | LF Ball Mill NS 3 | 2026-10-10 | 0.534 | 0.4 | 11.65 | NS
181 |  | LF Ball Mill DS 1 | 2026-10-11 | 0.42 | 0.47 | 14.04 | DS
182 |  | LF Ball Mill DS 2 | 2026-10-11 | 0.41 | 0.5 | 14.34 | DS
183 |  | LF Ball Mill DS 3 | 2026-10-11 | 0.4 | 0.48 | 14.46 | DS
184 |  | LF Ball Mill NS 1 | 2026-10-11 | 0.662 | 0.65 | 13.21 | NS
185 |  | LF Ball Mill NS 2 | 2026-10-11 | 0.657 | 0.66 | 12.9 | NS
186 |  | LF Ball Mill NS 3 | 2026-10-11 | 0.648 | 0.62 | 13.7 | NS
187 |  | LF Ball Mill DS 1 | 2026-10-12 | 0.385 | 0.38 | 12.24 | DS
188 |  | LF Ball Mill DS 2 | 2026-10-12 | 0.315 | 0.32 | 12.18 | DS
189 |  | LF Ball Mill DS 3 | 2026-10-12 | 0.379 | 0.38 | 13.75 | DS
190 | 17 | LF Ball Mill DS 1 | 2026-10-12 | 0.385 | 0.38 | 12.24 | DS
191 |  | LF Ball Mill DS 2 | 2026-10-12 | 0.315 | 0.32 | 12.18 | DS
192 |  | LF Ball Mill DS 3 | 2026-10-12 | 0.379 | 0.38 | 13.75 | DS
193 |  | LF Ball Mill NS 1 | 2026-10-12 | 0.33 | 0.46 | 11.45 | NS
194 |  | LF Ball Mill NS 2 | 2026-10-12 | 0.337 | 0.42 | 11.8 | NS
195 |  | LF Ball Mill NS 3 | 2026-10-12 | 0.361 | 0.41 | 11.57 | NS
196 |  | LF Ball Mill DS 1 | 2026-10-13 | 0.324 | 0.39 | 9.92 | DS
197 |  | LF Ball Mill DS 2 | 2026-10-13 | 0.375 | 0.47 | 10.71 | DS
198 |  | LF Ball Mill DS 3 | 2026-10-13 | 0.35 | 0.35 | 10.58 | DS
199 | 18 | LF Ball Mill NS 1 | 2026-10-13 | 0.416 | 0.4 | 8.52 | NS
200 |  | LF Ball Mill NS 2 | 2026-10-13 | 0.377 | 0.34 | 8.65 | NS
201 |  | LF Ball Mill NS 3 | 2026-10-13 | 0.404 | 0.43 | 8.48 | NS
202 |  | LF Ball Mill DS 1 | 2026-10-14 | 0.317 | 0.33 | 8.62 | DS
203 |  | LF Ball Mill DS 2 | 2026-10-14 | 0.383 | 0.33 | 7.71 | DS
204 |  | LF Ball Mill DS 3 | 2026-10-14 | 0.352 | 0.29 | 6.38 | DS
205 |  | LF Ball Mill NS 1 | 2026-10-14 | 0.435 | 0.2 | 6.22 | NS
206 |  | LF Ball Mill NS 2 | 2026-10-14 | 0.422 | 0.22 | 8.52 | NS
207 |  | LF Ball Mill NS 3 | 2026-10-14 | 0.449 | 0.21 | 6.4 | NS
208 | 19 | LF Ball Mill DS 1 | 2026-10-15 |  |  |  | DS
209 |  | LF Ball Mill DS 2 | 2026-10-15 |  |  |  | DS
210 |  | LF Ball Mill DS 3 | 2026-10-15 |  |  |  | DS
211 |  | LF Ball Mill NS 1 | 2026-10-15 | 0.3 | 0.52 | 14.552 | NS
212 |  | LF Ball Mill NS 2 | 2026-10-15 | 0.291 | 0.41 | 11.873 | NS
213 |  | LF Ball Mill NS 3 | 2026-10-15 | 0.271 | 0.41 | 12.935 | NS
214 |  | LF Ball Mill NS 4 | 2026-10-15 | 0.293 | 0.16 | 12.879 | NS
215 |  | LF Ball Mill NS 5 | 2026-10-15 | 0.325 | 0.26 | 14.369 | NS
216 |  | LF Ball Mill NS 6 | 2026-10-15 | 0.361 | 0.24 | 14.054 | NS
217 |  | LF Ball Mill NS 7 | 2026-10-15 | 0.307 | 0.18 | 14.392 | NS
218 |  | LF Ball Mill NS 8 | 2026-10-15 | 0.24 | 0.3 | 13.633 | NS
219 |  | LF Ball Mill NS 9 | 2026-10-15 | 0.224 | 0.31 | 12.033 | NS
220 |  | LF Ball Mill NS 10 | 2026-10-15 | 0.219 | 0.26 | 12.251 | NS
221 |  | LF Ball Mill DS 1 | 2026-10-16 | 0.37 | 0.61 | 12.27 | DS
222 |  | LF Ball Mill DS 2 | 2026-10-16 | 0.356 | 0.62 | 14.506 | DS
223 |  | LF Ball Mill DS 3 | 2026-10-16 | 0.378 | 0.63 | 15.176 | DS
224 |  | LF Ball Mill DS 4 | 2026-10-16 | 0.384 | 0.64 | 14.336 | DS
225 |  | LF Ball Mill DS 5 | 2026-10-16 | 0.399 | 0.66 | 14.525 | DS
226 |  | LF Ball Mill DS 6 | 2026-10-16 | 0.377 | 0.65 | 12.862 | DS
227 |  | LF Ball Mill DS 7 | 2026-10-16 | 0.384 | 0.29 | 13.039 | DS